## 焊接等级 + 要求
Welding Classification & Requirements 焊接的分类与要求
Criteria 标准 | HC704 Class A HC704 A级 | HC704 Class B HC704 B级 | HC704 Class C HC704 C级
Typical Examples of Weld Class 焊接等级的典型范例 | Forks, Sideplates, Stubshafts, Hydraulic Cylinders 货叉、侧板、轴类、液压油缸 | Carriages, Frames, OHG's/Cabins, Canopies. 滑架、车架、驾驶室/护顶架、顶棚 | Fabricated c/weights, Non Structural Components. 焊接结构配重、非结构件
Strength of Base Material 基材强度 | Per HC-704 按照HC-704标准
Low hydrogen welding process 低氢焊接工艺 | Per HC 704 按照HC-704标准
Weld deposit material strength 焊材强度 | Equal to weld joint lowest grade base material. 等于焊接接头上最低的基材强度 When welding two materials with a yield strength difference of 207 MPa (30 000 PSI) or greater, an intermediate strength weld metal is recommended. 两种材料屈服强度差达到或超过207Mpa，如果把它们焊接到一起时，建议中等强度的焊材
Heat affected zone maximum hardness levels 焊接热影响区最大硬度水平 | Per HC-704 按照HC-704标准
Fusion 融合 | Complete along length, no voids or cold lap. 沿长度完成操作，不能有空隙或冷叠
Intermittent welds 断续焊缝 | Not allowed 不允许 |  | Allowed 允许
Use of Spacers 隔离环使用 | Only if specified on drawing 除非图纸上有规定
Weld Spatter 焊接飞溅 | Protect Weldment 防护焊接件 |  | Protect weldment or remove 防护焊接件或者去除
Fillet Weld leg minimum size 角焊缝焊脚最小尺寸 | 5.0 mm (0.20 in) 5.0毫米（0.20 英寸） |  | 3.0 mm (0.12 in) 3.0毫米（0.12英寸）
Requirements Review Drawing Review 评审要求 图纸评审 | Review required 要求评审 |  | No specific requirement * 不做特殊要求*
Technical Review 技术评审 | Review required 要求评审 |  | No specific requirement * 不做特殊要求*
Sub - Contracting 外协 | Treat like a manufacturer for the specific sub-contracted product, service and/or activities, however final responsibility for quality remains with the manufacturer. 对特定的外协产品，服务或者活动，要求同主供应商一致。最终质量由主供应商负责
Welders & Welding Operators 焊接设备和焊接操作工 | Qualification is required 要求相关资质 |  | No specific requirement * 不做特殊要求*
Welding Co-ordination Personnel 焊接配合人员 | Qualification is required 要求相关资质 |  | No specific requirement * 不做特殊要求*
Inspection & Testing Personnel 检验和测试人员 | Qualification is required 要求相关资质 |  | No specific requirement * 不做特殊要求*
Production & Testing Equipment 生产测试设备 | Suitable & available as required for preparation, process execution, testing, transport, lifting in combination with safety equipment & protective clothes 在准备、过程操作、试验、运输及提升时所要求的合适的、可用的生产测试设备，同时还要有安全设备和防护服
Equipment Maintenance 设备 维护 | Required to provide, maintain & achieve product conformity 要求提供、维护并取得产品的一致性 |  | No specific requirement * 不做特殊要求*
| Documented plans & records are required 要求有文件化的计划和记录 | Records are recommended 建议有记录保存
设备说明 | List is required 要求清单 |  | No specific requirement * 不做特殊要求*
Production Planning 生产计划 | Required 要求 |  | No specific requirement * 不做特殊要求*
| Documented plans & records are required 要求有文件化的计划和记录 | Documented plans & records are recommended 建议有文件化的计划和记录
Welding Procedure Specifications 焊接工艺规范 | Required 要求 |  | No specific requirement * 不做特殊要求*
Qualification of the Welding Procedures 焊接工艺评定 | Required 要求 |  | No specific requirement * 不做特殊要求*
Batch Testing of Consumables 耗材的批量试验 | No specific requirement * 不做特殊要求*
Storage & Handling of Welding Consumables 焊接耗材的存储与搬运 | A procedure is required in accordance with supplier recommendations 要求一个依据供应商的建议所做的流程 |  | In accordance with supplier recommendations 依据供应商的建议
Storage of Parent Material 母材的存储 | Protection required from influence by environment; identification shall be maintained through storage 要求保护好免受环境影响。存储时应维护好标识 |  | No specific requirement * 不做特殊要求*
Quality Control Plans 质量控制计划 | Record is required 要求记录 |  | No specific requirement * 不做特殊要求*
ISIR Requirements ISIR（初期样品检验报告）要求
Measurement 测量 | Record is required 要求记录
Weld Map 焊接检验图纸 | Record is required 要求记录
NDT 无损检测 | Record is required 要求记录
DT 破坏性试验 | Record is required 要求记录
Post Weld Heat Treat 焊后热处理 | Confirmation that the requirements according to product standard or specification are fufilled 确认符合产品标准或规范的要求得到满足 |  | No specific requirement * 不做特殊要求*
| Procedure, record & traceability of the record to the product are required 要求工艺和记录以及产品记录的可追溯性 | Procedure & record are required 要求工艺和记录
Inspection & Testing Before During & After Welding per the Control Plan 根据控制计划在焊接前/过程中/之后进行检验和实验 | Required 要求 |  | No specific requirement * 不做特殊要求*
Non Conformance & Corrective Actions 不符合项与纠正措施 | Measure of controls are implemented, procedures for repair and/or recertification are required 执行控制措施，需要返修和/或重新认证的程序 |  | Measures of control are implemented 执行控制措施
Calibration or Validation of Measuring, Inspection & Testing Equipment 测量，检验和实验设备的校验或确认 | Required 要求 |  | No specific requirement * 不做特殊要求*
Identification During Process 过程中的标识 | Required 要求 |  | No specific requirement * 不做特殊要求*
Traceability 可追溯性 | Required 要求 |  | No specific requirement * 不做特殊要求*
Quality Records 质量报告 | Required 要求 |  | No specific requirement * 不做特殊要求*
* This item may be required based on application and agreement with HYMG * 项目要求具体视用途以及与海斯特-耶鲁集团达成的协议。

## 薄板焊接
PENETRATION ANALYSIS 焊缝熔深分析
Date日期 | 10th Dec 2009 2009年12月10日 | Magnification: 放大倍数 | 10 X
Company: 公司名称 | HYMH UK 海斯特-耶鲁英国公司 | Current 电流 | 130-140 A
Department: 部门 | Welding Cell 焊接小组 | Voltage 电压 | 18-20V
Inspected By检验员 | John Smith 约翰斯密斯 | Gas Flow 气流 | 16-17 litres per Minute 升/分钟
Weld Class 焊缝等级 | Class C C级
| Measured 尺寸 | Specification 规范 | Passed or Failed 是否通过
Leg1: A 焊脚1：A | 4.745 Milimeter | 3.0mm +2.4/-0.8 | OK
Leg2: B 焊脚2：B | 5.250 Milimeter | 3.0mm +2.4/-0.8 | OK
Penetration1: 熔深1 | 1.076 Milimeter | No Spec无规定 | OK
Penetration 2: 熔深2 | 0.986 Milimeter | No Spec无规定 | OK
Fusion熔合 | Complete完全熔合 | Full Fusion完全熔合 | OK (see DT results详见DT结果)
Convexity C焊缝凸度C | 0.765 | Max 1.5mm 最大1.5mm | OK
Throat 喉部 | N/A | Not called out on print 图纸未规定 | OK
Remark备注:
No Cold Weld or Porosity observed in effective leg length. 在有效焊缝内无气孔和冷裂纹
No bleed through observed in the specimen. 不能有腐蚀液体从样板中流出
A
B
C

## 铰链焊接
WELD PENETRATION ANALYSIS焊缝熔深分析
Date日期 |  | 10th Dec 2009 2009年12月10号 | Magnification: 倍率 | 10 X
Company:公司 |  | HYMH UK 海斯特-耶鲁英国公司 | Current电流 | 150-160 A
Department:部门 |  | Welding Cell 焊接小组 | Voltage电压 | 18-20V
Inspected By检验员 |  | Anant 阿南特 | Gas Flow气流 | 16-17 litres per Minute升/分钟
Sample ID:样品编号
|  | Measured尺寸 | Specification规范 | Passed or Failed是否通过
| Leg1:焊脚1 | 4.365 毫米 | 3.0毫米 | OK
| Leg2:焊脚2 | 3.072 毫米 | 3.0毫米 | OK
| Penetration1:熔深1 | 0.457 毫米 | 15% | OK
| Penetration 2:熔深2 | 0.604 毫米 | 15% | OK
| Throat:喉部 | 3.015 毫米 | 2.121 | OK
| Material 1:母材1 | 2.0 毫米
| Material 2:母材2 | 16.0 毫米
| Convexity焊缝凸度 | 0.978 毫米 | Max 1.5mm最大1.5毫米 | OK
|  |  | Percentage1 : 百分比1 | 22.85
|  |  | Percentage2 : 百分比2 | 30.2
Remark:
No Cold Weld or Porosity observed in effective leg length. 在有效焊缝内无气孔和冷裂纹
No bleed through observed in the specimen. 不能有腐蚀液体从样板中流出
Note on D27: Pramod: As per AWS 3.0 Throat should be 70.7% of Fillet size which is 3 x 0.707 = 2.121mm in this case

## 点焊
Details of Spot Weld Test conducted on 10th Dec 2009
2009年12月10日点焊测量细节
Parameters 参数
Current 电流 | 11 KA
Squeeze Cycle 挤压时间 | 28
Weld Cycle 通电时间 | 20
Hold Cycle 保压时间 | 8
Off Cycle 取件时间 | 1
Pressure压力 | 4.5 - 5.0 bar
Results结果 |  | Nugget Dia 熔核直径 | Nugget Dia in second orientation旋转180度测量熔核直径
Nugget Dia熔核直径 | 7.8mm
Sheet Thickness before welding焊接前板材厚度 | 4.04mm (Combined组合)
Sheet Thickness after welding焊接后板材厚度 | 3.75 (combined组合)
Thinning板厚变化率 | 7.5% on combined & 15% on Single sheet
|  | Test Sample样件 |  | Back side of nugget showing Thinning impression
焊点熔核背面显示出变薄的痕迹

## 焊工资格记录
WELDER AND WELDING OPERATOR QUALIFICATION RECORD 焊机及焊工资格认证记录
Welder/Welding Operator’s Name 焊工姓名 |  |  |  |  | Identification No. 证件编号
Welding process 焊接工艺 |  | Manual 手工焊 |  |  | Semi-automatic 半自动焊 |  |  | Machine 机械手
Position 焊接位置
Flat, horizontal, overhead or vertical – if vertical, state whether upward or downward平焊，横焊，仰焊或立焊；如果立焊的话，说明是向上还是向下立焊
In Accordance with Procedure Specification No. 所遵循的焊接工艺规范编号
Material specification 材料规范
If Pipe - Diameter and Wall Thickness, Otherwise - Joint Thickness如果是管材-请填写直径和壁厚，其他情况-填写焊缝厚度
Qualifies for thickness range below 认证的壁厚范围如下
FILLER METAL填充金属
Specification No 规范号 |  |  |  | Classification 分类 |  |  | F-No 型号
Describe filler metal: (if not covered by AWS specification) 描述填充金属（如果不在AWS规范范围内）
Is backing used？ 是否使用焊接衬垫？ |  |  |  |  | Yes 是 |  |  | No 否
Filler metal diameter and trade name 填充金属的直径和牌号
FLUX for Submerged Arc or Flux Cored Arc Welding / GAS for Gas Metal Arc 埋弧焊或药芯焊丝电弧焊的助焊剂/气体保护焊用的气体
VISUAL INSPECTION (9.21.1) 外观检测(9.21.1)
Appearance 外观 |  |  |  | Undercut 咬边 |  |  | Piping porosity 管状气孔
Guided bent test results焊接弯曲试验结果
Type类型 |  | Result结果 |  |  | Type类型 |  |  | Result结果
Test Conducted by 试验员 |  |  |  |  | Laboratory Test No 试验室测试号
Per: 试验依据 |  |  |  |  | Test Date 试验日期
FILLET TEST RESULTS焊脚测量结果
Appearance 外观 |  |  |  |  | Fillet size 焊脚尺寸
Fracture Test Root Penetration 破坏性试样根部熔合 |  |  |  |  | Macrotech:宏观组织
(Describe the location, nature, and size of any crack or tearing of the specimen)(描述任何裂纹或撕裂试样的位置、性质和大小)
Test Conducted by 试验员 |  |  |  |  | Laboratory Test No 试验室测试号
Per: 试验依据 |  |  |  |  | Test Date 试验日期
RADIOGRAPHIC TEST RESULTS射线测试结果
Film Identification 胶卷编号 | Results 结果 |  | Remarks 注释 |  | Film Identification 胶卷编号 | Results 结果 |  |  | Remarks 注释
Test witnessed by 试验见证人 |  |  |  |  | Test No 试验编号
Per: 试验依据
Authorized by 批准人 |  |  |  |  | Date 日期

## 焊接工艺评定记录
Sample of PROCEDURE QUALIFICATION RECORD (PQR) 样本焊接工艺评定记录（PQR）
Procedure Qualification 工艺评定 | [5 empty] | Procedure Verification 工艺验证
COMPANY NAME 公司名称 | [5 empty] | BY 人员
PQR No. PQR编号 | [5 empty] | DATE 日期
PQR REV. No. PQR版本号 | [5 empty] | REV. DATE 版本日期
SUPPORTING WPS Nos. 配套的WPS编号
WELDING PROCESS(ES) 焊接方法 | [5 empty] | TYPE 类型
Manual, Semi-Automatic, Automatic, Robotic 手动、半自动、自动、机器人
JOINTS/JOINT TYPE 接头/接头类型 | [5 empty] | Joint Details 接头详情
BACKING 衬垫
BACKING MATERIAL (TYPE) 衬垫材料（类型）
GROOVE ANGLE 坡口角度
ROOT OPENING RADIUS (U or J) 根部间隙
ROOT FACE 钝边
BACKGOUGING (YES or NO) 背部清根
BACKGOUGING METHOD 背部清根方法
Sketches, production drawings, welding symbols, or written description should show the general arrangement of the parts to be welded. Where applicable, the root spacing details of the weld groove may be specified. 草图、生产图纸、焊接符号或书面说明应显示待焊接零件的总体布置。如适用，可规定焊缝坡口的根部间隙。
BASE METAL(S)基材
M-No. 基材编号 |  |  | GROUP No. 组别编号 |  |  | OR TO M-No. 或者基材编号范围 |  |  |  | GROUP No. 组别编号
SPECIFICATION TYPE AND GRADE 材料规格型号等级
TO SPECIFICATION TYPE AND GRADE 材料规格型号等级范围
THICKNESS RANGE 厚度范围
OF BASE METAL 基材 |  | GROOVE 坡口 | [5 empty] | FILLET 角焊缝
PIPE DIA. RANGE 圆管直径 |  | GROOVE 坡口 | [5 empty] | FILLET 角焊缝
OTHER 其他
FILLER METALS填充金属
FILLER METAL F-No. 填充金属类别 | [5 empty] | OTHER 其他
AWS CLASSIFICATION AWS类别 | [5 empty] | AWS SPECIFICATION AWS 标准
WELD METAL ANALYSIS A-No.焊接金属分析 | [5 empty] | OTHER 其他
FILLER METAL SIZE 填充金属尺寸
ELECTRODE-FLUX (CLASS) 焊丝-焊剂
FLUX TRADE NAME 焊剂品牌
CONSUMABLE INSERT 融化嵌块
OTHER 其他
POSITIONS 位置
POSITION(S) OF GROOVE 坡口位置 | [5 empty] | WELD PROGRESSION 焊接方向
POSITION(S) OF FILLET 角焊缝位置
PREHEAT 预热
PREHEAT TEMPERATURE 预热温度 | [5 empty] | INTERPASS TEMPERATURE 层间温度
POSTWELD HEAT TREATMENT 焊后热处理
TEMPERATURE 温度 | [5 empty] | TIME 时间
SHIELDING防护
|  |  | SHIELDING 保护气 |  |  | BACKING 背部保护 |  |  |  | TRAILING 尾部保护
GAS(ES) 气体
COMPOSITION 成分
FLOW RATE 流速
FLUX 焊剂 |  | Yes |  | No |  | FLUX TYPE / TRADE NAME 焊剂类型/品牌
ELECTRICAL CHARACTERISTICS & WELDING PARAMETERS 电气特性及焊接参数
CURRENT TYPE AND POLARITY 电流类型及极性 | [5 empty] | PULSING (YES OR NO) 脉冲焊接（是或否）
CURRENT (RANGE) 电流（范围 ） | [5 empty] | VOLTAGE (RANGE) 电压（范围 ）
WIRE FEED SPEED (RANGE) 送丝速度(范围) | [5 empty] | TRAVEL SPEED (RANGE) 焊接速度(范围)
TUNGSTEN ELECTRODE SIZE AND TYPE 钨极的尺寸和类型
PULSING PARAMETERS 脉冲参数
OTHER 其他
OTHER VARIABLES其他变量
CUP OR NOZZLE SIZE 喷嘴尺寸 | [5 empty] | COLLET BODY 夹头座 |  |  |  | GAS LENS 气体浓度透镜
CLEANING METHOD 清洗方法 | [5 empty] | TECHNIQUE技术 Stringer 线状 |  |  |  | Weave 摆动
NUMBER OF ELECTRODES 电极数量 | [5 empty] | NUMBER OF PASSES PER SIDE 每边焊道数量
OTHER 其他
TEST RESULTS 检查结果
VISUAL TEST RESULTS 目视检查结果
TENSILE TESTS 抗拉试验
Specimen No. 样本编号 | Width 宽度 |  | Thickness 厚度 | Area 区域 | Results 结果 | [5 empty] | Failure Type and Location 缺陷类型和位置
[5 empty] | Yield Load 屈服载荷 |  | Yield Strength 屈服强度 |  | Tensile Load 抗拉载荷 | Tensile Strength 抗拉强度
GUIDED BEND TESTS导向弯曲试验
Type and Figure Number 类型和编号 | [5 empty] | Results 结果
WELDER’S NAME 焊工姓名 | [5 empty] | ID or SS No. 身份号码
TESTS CONDUCTED BY 测试人员 | [5 empty] | LAB TEST No. 试验室测试编号
We the undersigned certify that the statements in this record are correct and that the test welds were prepared, welded, and tested in accordance with the requirements of AWS D18.3. 我们在下面签名，证明本记录中的陈述是正确的，试验焊缝是准备、焊接、测试是按照AWS D18.3要求进行的。
MANUFACTURER OR CONTRACTOR 制造商或承包商
DATE 日期 | [5 empty] | BY 人员
Please Print 请打印 | [5 empty] | Signature签字

## 焊接工艺规程
WELDING PROCEDURE SPECIFICATION (WPS) 焊接工艺规程（WPS） | [7 empty] | PROCEDURE QUALIFICATION RECORDS (PQR) 焊接工艺评定（PQR）
PREQUALIFIED 预判定 | [7 empty] | QUALIFIED BY TESTING 试验判定
Company Name公司名称
Identification # 标识编号 | [7 empty] | Revision 版本
By 修订人员 | [7 empty] | Date 日期
Authorized by 批准人员 | [7 empty] | Date 日期
Welding Process(es) 焊接方法 | [7 empty] | Supporting PQR No.(s) 相关焊接工艺评定
Type 类型 |  | Manual 手工 |  |  |  | Mechanized 机械 |  |  |  | Semiautomatic 半自动 |  |  |  | Automatic 全自动
JOINT DESIGN USED 采用的焊接接头设计
Type 类型 |  |  |  | Single 单面焊接 | [6 empty] | Double Weld 双面焊接
POSITION位置
Position of Groove 坡口位置 | [7 empty] | Fillet 角焊缝
Vertical Progression 立焊方向 |  | Up 上行 |  |  | Down 下行 |  |  | Backing 是否支持 |  |  |  | Yes 是 |  |  | No 否
Backing Material衬垫材料
Root Opening根部间隙 | [7 empty] | Root Face Dimension钝边尺寸
Groove Angle:坡口角度 | [7 empty] | Radius (J–U) 半径（J-U）
Back Gouging 背部清根 |  |  | Yes 是 |  |  | No 否 |  | Method方法
ELECTRICAL CHARACTERISTICS电气特征
Transfer Mode过度模式 (GMAW) | [7 empty] | Short-Circuiting短路
Globular Current:电流 |  | AC 交流 |  |  |  | DCEP 直流反接 |  |  |  | DCEN 直流正接 |  |  |  | Spray Pulsed 脉冲
Power Source 电源来源 | [7 empty] | CC 恒流 |  |  |  |  | CV 恒压
Other 其他
Tungsten Electrode (GTAW) 钨级 |  |  |  | Size 尺寸 | [6 empty] | Type 类型
BASE METALS基材
Material Spec. 材料规范 | [7 empty] | Type or Grade 类型或级别
Thickness 厚度 |  |  | Groove 坡口 |  |  |  |  | Fillet 角焊缝 |  |  |  |  | Diameter (Pipe) 直径（圆管）
FILLER METALS 填充金属
AWS Specification AWS 规格 | [7 empty] | AWS Classification AWS 级别
TECHNIQUE技术
Stringer or Weave Bead 线状或摆动焊道 | [7 empty] | Multi-pass or Single Pass (per side)多道或者单道（每边）
Number of Electrodes 电极数 |  |  |  |  | Electrode Spacing 电极间隔 |  |  | Longitudinal 纵向 |  |  |  |  | Lateral 横向
Angle 角度 | [7 empty] | Contact Tube to Work Distance 导电嘴到工件距离
Peening 锤击 | [7 empty] | Interpass Cleaning 道间清理
SHIELDING 保护
Flux 焊剂 | [7 empty] | Electrode-Flux (Class) 焊丝-焊剂（等级）
Gas 气体 | [7 empty] | Composition 成分
Flow Rate 流量 | [7 empty] | Gas Cup Size 气体喷嘴尺寸
PREHEAT预热
Preheat Temp., Min. 预热温度最低 | [7 empty] | Interpass Temp. 层间温度 |  |  |  | Min. 最低 |  |  | Max. 最高
POSTWELD HEAT TREATMENT焊后热处理
Temp. 温度 | [7 empty] | Time 时间
WELDING PROCEDURE焊接工艺
Pass or Weld Layer(s) 焊道或焊层 | Process 方法 |  | Filler Metals 填充金属 |  |  |  | Current 电流 |  |  |  |  | Volts 电压 |  | Travel Speed 焊接速度 |  | Joint Details 接头详图
|  |  | Class级别 |  | Diam.直径 |  | Type & Polarity 类型和&极性 |  | Amps or Wire Feed Speed 安培数或送丝速度